## Лист1
Наименование материала |  |  | Назначение | Применгение
Пенетрон |  |  | Гидроизоляция бетонных поверхностей, в том числе оштукатуренных, проникает на 60см вглубь бетона, вызывает способность бетона к самозалечиванию, повышает прочность, морозостойкость, сохраняет паропроницаемость, разрешен для резервуаров с питьевой водой и пищевыми продуктами, предотвращает коррозию арматуры. | Смешать сухую смесь с водой одна часть воды на две части материала по объему. Вливать воду в сухую смесь. Приготовленный раствор нанести кистью из синтетического во-локна на влажную бетонную поверхность, на 2-а слоя с ин-тервалом 2 часа. Трещины до 0,4 мм самозалечиваются.
фасовка кг. | цена за 1кг. | цена за 1шт.
25 | 315 | 7875
10 | 320 | 3200
5 | 325 | 1625
Расход кг\м2 |  | 0,8-1,1
Пенекрит |  |  | Гидроизоляция швов, трещин, стыков, вводов, примыканий и.т.д. | Смешать сухую смесь с водой одна часть воды на 4 части материала . Вливать воду в сухую смесь. Густая пластили-нообразная смесь, для заделки трещин, швов более 0.5 мм.
фасовка кг. | цена за 1кг. | цена за 1шт.
25 | 270 | 6750
10 | 290 | 2900
5 | 300 | 1500
Расход кг\м.п. |  | 1.5
Пенетрон Адмикс |  |  | Обеспечение водонепроницаемости бетона в стадии приготовления, добавка в бетон, приобретает те же свойства что и при обработке материалом ПЕНЕТРОН. | Материал добавляется в бетонную смесь в виде водного раствора. Смешать расчетное количество добавки с водой одна часть воды на 1.5 части сухой смеси по массе вливать воду в сухую смесь. Готовый раствор с добавкой тщательно перемешать в миксере 7-10 мин.
фасовка кг. | цена за 1кг. | цена за 1шт.
25 | 320 | 8000
8 | 325 | 2600
4 | 330 | 1320
Расход кг\м3 |  | 4
Пенеплаг |  |  | Мгновенная ликвидация напорных течей в конструкциях, из бетона, камня, кирпича. Применяется когда другие материалы вымываются водой . Отличается коротким временем схва-тывания (40 сек.), способностью к расширению в процессе схватывания. Может применяться под водой. | Смешать горсть сухой смеси с водой в следующей пропорции: 150 граммов воды на 1 кг материала , или 1 часть воды на 6 частей материала «Пенеплаг» по объему.Прижать к месту течи на 30 сек.
фасовка кг. | цена за 1кг. | цена за 1шт.
25 | 360 | 9000
8 | 365 | 2920
4 | 370 | 1480
Расход кг. на 1м.п. |  | 1.8
Ватерплаг |  |  | Быстрая ликвидация напорных течей в конструкциях, из бетона, камня, кирпича. Применяется в случаях, когда другие материалы вымываются водой до начала их схватывания. Отличается способностью к расширению. Нуждается в дополнительной обработке материалом «Пенетрон» | Смешать горсть сухой смеси с водой в следующей пропорции: 150 граммов воды на 1 кг материала или 1 часть воды на 5 частей материала по объему. Прижать к месту течи на 2-3 мин
фасовка кг. | цена за 1кг. | цена за 1шт.
25 | 210 | 5250
10 | 215 | 2150
5 | 220 | 1100
Расход кг на 1м.п. |  | 1.8
Гидропрокладка Пенебар |  |  | Герметизация швов, примыканий, стыков, в строительных конструкциях, подземных и гидротехнических сооружениях, вводов коммуникаций. Расширяется под действием воды до 300% | Прокладывается в местах стыков и примыканий с последу-ющей заделкой бетоном, раствором, работает в закрытом пространстве
фасовка м. | цена за 1м.п. | цена за 1шт.
бухта 5 | 340 | 1700
Скрепа М-500 |  |  | Ремонт, восстановление и защита структурно-поврежденных горизонтальных, вертикальных и потолочных бетонных, кирпичных и каменных поверхностей. Используется в качестве штукатурной гидроизоляции бетонных, каменных и кирпичных конструкций. | Смешать сухую смесь с водой в пропорции: 0,165 л воды на 1 кг сухой смеси. Небольшое количество материала допускается перемешивать вручную. Изначально материал имеет высокую вязкость, которая уменьшается по мере смешивания. Смешивать в течение 5 минут до образования пластичной однородной массы без комков.
фасовка кг. | цена за 1кг. | цена за 1шт.
мешок 25 | 75 | 1875
ведро 25 | 80 | 2000
Расход кг.на м2 при слое 1мм |  | 1.8
Скрепа М-600 |  |  | Инъектирование швов, трещин, пустот, полостей и зазоров между элементами любых строительных конструкций разме-ром более 0,4 мм с помощью растворонасосов для устрой-ства гидроизоляции. Укрепление грунта в горных выработках. В качестве вяжущего для получения литых безусадочных бетонных растворов, в том числе для закрепления анкеров. | Добавить ¾ от расчетного количества сухой смеси, перемешать до получения однородного раствора. Затем добавить остатки сухой сме-си и продолжить смешивание. Смешивать в течение 5 минут до обра-зования пластичной однородной массы. Расход воды л. на 1кг. материала: -Пластичная-0,25л.; -Пластично-жидкая-0,3л.; -Высокотекуцчая-0,4л.
фасовка кг. | цена за 1кг. | цена за 1шт.
ведро 20 | 80 | 1600
Расход кг. Сухой смеси на 1л. Раствора | Пластичная | 1.7
| Пласт\жидкая | 1.6
| Высокотекуч. | 1.5
PenePurFoam (N; NR; R) |  |  | Двухкомпонентный инъекционный материал низкой вязкости на основе полиуретановых смол. При контакте с водой быстро вспенивается, заполняя свободное пространство, образует плотную водонепроницаемую твердую пену. Назначение: Для остановки напорных течей через бетонные, каменные конструкции, в том числе через швы бетонирования и трещины; | PenePurFoam N – жизнеспособность смеси 90 минут; PenePurFoam NR – жизнеспособность смеси 2 минуты; PenePurFoam R – жизнеспособность смеси 15 секунд. Преимущества: Возможность герметизации трещин, через которые обильно фильтруется вода; Возможность выбора необходимого типа материала в зависимости от интенсивности фильтрации воды; Удобное соотношение компонентов А и В – 1:1 (по объему).
марка | фасовка кг. | цена за 1шт.
Компонент А-20 кг. +В-24 кг.
N | 44 | 29500
NR | 44 | 29500
R | 44 | 29775
PenePurFoam 1К |  |  | Однокомпонентный, гидроактивный, инъекционный материал низкой вязкости на основе полиуретановой смолы. При контакте с водой вспенивается, заполняя свободное пространство, образует плотную водонепроницаемую эластичную пену с закрытой мелкоячеистой структурой. | Продолжительность времени полимеризации (в количестве 10% воды от объема ПенеПурФом 1К) в зависимости от температуры окружающей среды и количества катализатора
марка | фасовка кг. | цена за 1шт.
1К | 20 | 15500
Катализатор | 1 | 1900
PeneSplit Seal (N; NR; R) |  |  | Система двухкомпонентных полиуретановых смол для инъекций в сухие и влажные трещины, включая подвижные, для их долговременной герметизации. В систему ПенеСплитСил входят две смолы: PeneSplitSeal – медленно реагирующая смола; PeneSplitSeal S – быстро реагирующая смола. | Основная изоляция статичных и подвижных трещин в зданиях и других сооружениях гражданского и промышленного строительства. При нали-чии напорных течей применяется совместно с материалом PenePurFoam. Может применяться в системах с перфорированными шлангами, размещенными в железобетонной монолитной конст-рукции при строительстве в технологических швах; для устранения капиллярного подсоса в кирпичных и каменных конструкциях.
марка | фасовка кг. | цена за 1шт.
Компонент А-20 кг. +В-23 кг.
PeneSplit Seal | 43 | 35200
Компонент А-10 кг. +В-5 кг.
PeneSplitSeal S | 15 | 13200
Материалы для деформационных швов |  |  | Система для гидроизоляции деформационных швов (температурных, осадочных, антисейсмических и усадочных) состоящая из: -эластичной ленты «ПенеБанд»; -одноком-понентного клея «ПенеПокси», который при полимеризации превращается в эластичный материал, имеющий высокую адгезию к поверхности строительной конструкции и ленте. Преимущества: -Высокая эластичность ленты и клея; -Высокая адгезия клея к бетону, металлу, пластику; - Возможность монтажа системы на влажную поверхность и под водой; Свойства: -Долговечность и химическая стойкость всех компонентов системы; Материалы устойчивы к воздействию ультрафиолета; Материалы не токсичны и экологически безопасны. | Клей нанести на подготовленную бетонную поверхность непрерывным ровным слоем с помощью шпателя. Толщина слоя клея должна составлять 2-3 мм, а его ширина с каждой стороны шва/трещины должна быть не менее 80 мм; На влажную поверхность клей наносить с усилием вдавливая в поверхность для вытеснения воздуха и воды. Уложить гидроизоляционную ленту на клей сформировав её петлей в зоне шва (см. рисунок) и плотно прокатать её (например, пластиковым валиком) до полного удаления воздуха. Клей должен выдавиться по бокам ленты на 5 -7 мм; Зашпатлевать края ленты выдавившимся клеем; Ленты склеивать между собой внахлёст, при этом конец одной ленты должен заходить на другую не менее чем на 100 мм; Необходимо обеспечить сильное прижатие ленты к основанию не менее чем на 24 часа любым удобным способом;
фасовка кг. | цена за кг.. | цена за 1шт.
PeneBand |  | 200*1,2
25 | 432 | 10800
PeneBand |  | 300*1,2
25 | 698 | 17450
PeneBand |  | 500*1,2
25 | 1050 | 26250
PenePoxy
файл пакет |  | 1200
Расход клея- 400 - 600 мл/м.п.
PeneBand S |  | 200*1,0 | Выбор ширины ленты зависит от ширины шва и предполагаемой величины деформации шва; Если данные о характере и размерах возможных деформаций шва отсутствуют, то необходимо использовать ленту шириной не менее средней ширины шва плюс 200 мм. Расход клея – 0,5 – 0,7 кг/м.п., расход клея может быть выше в зависимости от категории бетонной поверхности. | Смешать компоненты в соотношении А:В = 2:1 по объёму в течение 3 минут до образования однородной массы. Для перемешивания использовать низкооборотную дрель (до 300 об/мин).Нанесение Клей нанести на подготовленную бетонную поверхность непрерывным ровным слоем с помощью шпателя. Толщина слоя клея должна составлять 0,5 – 1,5 мм, а его ширина с каждой стороны шва/трещины должна быть не менее 80 мм.ложить гидроизоляционную ленту на клей, сформировав её петлёй в зоне шва (см.рисунок) и плотно придавить её (например, пластиковым валиком) до полного удаления воздуха; Края ленты необходимо зашпатлевать клеем на 5 - 10 мм; Ленты сваривают между собой внахлёст при температуре 300-350 °С строительным феном (2300 Вт) с насадкой шириной 20 – 40 мм, при этом конец одной ленты должен заходить на другую не менее чем на 100 мм; Необходимо обеспечить сильное прижатие ленты к основанию не менее чем на 24 часа любым удобным методом; .
20 | 432 | 8640
PeneBand S |  | 300*1,0
20 | 700 | 14000
PeneBand S |  | 500*1,0
20 | 845 | 16900
PenePoxy 2K
3 | 451 | 1353
15 | 429 | 6435
45 | 418 | 18810