## Самовывоз от 100 поддонов
Утверждаю:
Генеральный директор АО "Меакир"
____________ В.А.Россахацкий
Вид кирпича | Основные характеристики | Область применения | Марка проч-ности | ЦЕНА с НДС (руб./шт) | Количе-ство на поддоне
Кирпич керамический пустотелый утолщенный 250х120х88 ГОСТ 530-2012 (ЛИЦЕВОЙ КРАСНЫЙ) | МОРОЗОСТОЙКОСТЬ F 100 ! | Для облицовки зданий и сооружений | М 100-150 | 11.8
| Водопоглащение 11 % |  |  |  | 260
| Вес 3,3 кг |  |  |  | 888 кг
Плотность 1400 кг/м
Теплопроводность 0,57 Вт/м0С
Пустотность 34 %
Радиоактивность 121,0 Бк/кг
ТОЛЩИНА НАРУЖНОЙ СТЕНКИ 20 ММ
Кирпич керамический пустотелый утолщенный 250х120х88 ГОСТ 530-2012 (ЛИЦЕВОЙ СВЕТЛЫЙ) | МОРОЗОСТОЙКОСТЬ F 100 ! | Для облицовки зданий и сооружений | М-100-200 | 21.5
| Водопоглащение 10 % |  |  |  | 260
| Вес 3,6 кг |  |  |  | 966 кг
Плотность 1400 кг/м
Теплопроводность 0,66 Вт/м0С
Пустотность 34 %
Радиоактивность 103,0 Бк/кг
ТОЛЩИНА НАРУЖНОЙ СТЕНКИ 20 ММ
Кирпич керамический пустотелый утолщенный 250х120х88 ГОСТ 530-2012 (ЛИЦЕВОЙ КОРИЧНЕВЫЙ) | МОРОЗОСТОЙКОСТЬ F 100! | Для облицовки зданий и сооружений
| Пустотность 34 % |  |  |  | 264
| Радиоактивность 121,0 Бк/кг |  |  |  | 901 кг
| Вес 3,3 |  | М-125-200 | 24.5
Теплопроводность 0,57 Вт/м0С
ТОЛЩИНА НАРУЖНОЙ СТЕНКИ 20 ММ
Кирпич керамический пустотелый утолщенный 250х120х88 ГОСТ 530-2012 (строительный красный) | МОРОЗОСТОЙКОСТЬ F 100 ! | Для кладки каменных и армокаменных наружных и внутренних стен зданий и сооружений | М-100 | 10.2 | 260
| Водопоглащение 11 % |  | М-125 | 10.3
| Вес 3,1 кг |  | М-150 | 10.4 | 836 кг
| Плотность 1400 кг/м |  | М-175 | 11.3
| Теплопроводность 0,57 Вт/м0С |  | М-200 | 11.3
Пустотность 38 %
Радиоактивность 121,0 Бк/кг
Кирпич керамический пустотелый утолщенный 250х120х88 ГОСТ 530-2012 (строительный светлый) | МОРОЗОСТОЙКОСТЬ F 100! | Для кладки каменных и армокаменных наружных и внутренних стен зданий и сооружений |  |  | 264
| * Остальные показатели аналогично пустотелому лицевому светлому |  | М-125-200 | 14.6 | 901 кг
вес 3,3 кг
на кирпиче могут присутствовать трещины и сколы
Кирпич керамический пустотелый одинарный 250х120х65 ГОСТ 530-2012 (строительный красный) | МОРОЗОСТОЙКОСТЬ F 100! | Для кладки каменных и армокаменных наружных и внутренних стен зданий и сооружений | М-100 | 8.3 | 348
| Водопоглащение 11 % |  | М-125 | 8.4
| Вес 2,3 кг |  | М-150 | 8.5
| Плотность 1400 кг/м |  |  |  | 830 кг
Теплопроводность 0,44 Вт/м0С
ГОСТ 530-2012 (строительный светлый 2 сорт) | Пустотность 38 % |  | М-100-150 | 10.7
Радиоактивность 121,0 Бк/кг
Кирпич керамический полнотелый одинарный 250х120х65 ГОСТ 530-2012 (строительный красный) | МОРОЗОСТОЙКОСТЬ F 50! | Для кладки каменных и армокаменных наружных и внутренних стен зданий и сооружений |  | 9.5
Водопоглащение 12 %
| Вес 3,5 кг |  | М-150-200 |  | 300
| Плотность 1900 кг/м |  |  |  | 1080 кг
Теплопроводность 0,87 Вт/м0С
Радиоактивность 121, 0 Бк/кг
НОВИНКА! Камень керамический 250х120х140 ГОСТ 530-2012 (строительный красный) | МОРОЗОСТОЙКОСТЬ F 50! | Для кладки каменных и армокаменных наружных и внутренних стен зданий и сооружений
| Водопоглащение 11,7 % |  |  |  | 172 шт
| Вес 4,9 кг |  | М125-200 | 16.5 | 883кг
Плотность 1400 кг/м
Теплопроводность 0,57 Вт/м0С
Пустотность 38% Радиоактивность 121, 0 Бк/кг
1. Цены на кирпич, включая НДС действительны с 01.01.2017 г.
2. Кирпич поставляется на поддонах. Стоимость одного поддона (1000х1000 и 1000х750) составляет 300 руб.
Телефон в г. Пермь 238-65-39, ул Данщина 1а, оф 44, оф. сайт: |  |  | http://www.meakir.ru/
ВНИМАНИЕ!!! Самовывоз г. Березники ул. Новосодовая 30
АО "Меакир" производит отгрузку круглосуточно в технически исправный транспорт покупателя,
борта должны открываться. Верхняя загрузка осуществляется строго с 8-00 до 16-30 ч!